## Sheet1
Базовые настройки программы Cura (для диаметра сопла 0.4 мм и пластиковой нити 1.75мм)
Перед началом печати проверить зазор между соплом и стеклом столика для лучшей адгезии
Нанести на поверхность стекла слой клея (Клей-карандаш)
Перед извлечением пластиковой нити из экструдера сначала выдавить немного пластика, а уже затем извлекать
Перед выключением принтера дождаться, пока охладится экструдер до 100 градусов и ниже
Качество:
Высота слоя | 0.2 | (хорошее) | 0.3 | (среднее) | мм
Высота первого слоя | 0.3 | мм
Ширина линии | 0.4 | мм
Ширина линии юбки/каймы | 0.4 | мм
Ограждение:
Количество линий стенки | 3
Слои крышки | 5
Слои дна | 5
Шаблон для крышки.дна | Линии
Заполнение зазоров между стенками | Нигде | (Поставить "Везде" при необходимости)
Печать тонких стенок | Да
Выравнивание шва по оси Z | Острейший угол
Настройки угла шва | Спрятать шов
Заполнение:
Плотность заполнения | 0 | (пустотелое) | 20 | (нормальное) | 100 | (цельное) | %
Шаблон заполнения | Линии
Материал
Температура сопла | 200-220 | PLA | 230 | PETG
Температура стола | 65
Температура стола для первого слоя | 65
Поток | 100
Скорость
Скорость печати | 35 | мм/c
Скорость заполнения | 40 | мм/c
Скорость печати стенок | 35 | мм/c
Скорость печати внешней стенки | 30 | мм/c
Скорость крышки/дна | 35 | мм/c
Скорость перемещения | 70 | мм/c
Скорость первого слоя | 35 | мм/c
Скорость юбки.каймы | 35 | мм/c
Перемещение
Разрешить откат | да
Величина отката | 2 | мм
Скорость отката | 60 | мм/c
Минимальное перемещение при откате | 5 | мм
Избегать напечатанных поверхностей при перемещении | да
Охлаждение
Включить вентиляторы | да/нет | (в зависимости от детали)
Обычная скорость вентилятора | 70 | %
Начальная скорость вентилятора | 0 | %
Обычная скорость вентилятора на слое | 5
Генерация поддержек | да/нет | (в зависимости от детали)
Размещение поддержек | везде
Шаблон поддержек | линии
Плотность поддержек | 40
Зазор поддержки сверху | 0.1 | мм
Зазор педдержки по осям X/Y | 1 | мм
Типприлипания к столу | Юбка | Кайма
Количество линий юбки | 2 | 20
Дистанция до юбки | 3 |  | мм